## R5 e 92X
Tabela para uso das ligas Ekisson
Pré-liga LG 92X / R5
Liga para ouro amarelo
| 18k (750) |  |  | 14k (585) |  | 10k (417)
| Cor: | Amarelo 2N |  | Cor: | Amarelo 2N | Cor: | Amarelo 2N
| * Qtde. de Ouro: |  |  | * Qtde. de Ouro: |  | * Qtde. de Ouro: | 10
| Qtde. Prata: | 0 |  | Qtde. Prata: | 0 | Qtde. Prata: | 3.5971
| Qtde. Liga: | 0 |  | Qtde. Liga: | 0 | Qtde. Liga: | 10.3837
| Cor: | Amarelo 3N |  |  |  | Cor: | Amarelo 3N
| * Qtde. de Ouro: |  |  |  |  | * Qtde. de Ouro: | 0
| Qtde. Prata: | 0 |  |  |  | Qtde. Prata: | 0
| Qtde. Liga: | 0 |  |  |  | Qtde. Liga: | 0
* Colocar a quantidade de ouro que será utilizado
Utilização sugerida
Fundição: 1.020 a 1.030 ⁰C
Tubo: 630 a 660 ⁰C
Quebra do revestimento: 15 a 20 min.
Temp. Culatra: 1.000 ⁰C
Recozimento: 630 ⁰C / 30 min.
Outros teores sob consulta

## Mudança de teor
Tabela para uso das ligas Ekisson
MUDANÇA DE TEOR
| 18k (750) | → | 10k (417) | 10k (417) | → | 18k (750)
| 2N | → | 2N | 2N | → | 2N
| Peso ligado: |  |  | Peso ligado:
0
| Adicionar |  |  | Adicionar
| Ag (g): |  | 0 | Au (g): |  | 0
| Liga (g): |  | 0
| 18k (750) | → | 10k (417) | 10k (417) | → | 18k (750)
| 3N | → | 3N | 3N | → | 3N
| Peso ligado: |  |  | Peso ligado:
| 0 |  |  | 0
| Adicionar |  |  | Adicionar
| Ag (g): |  | 0 | Au (g): |  | 0
| Liga (g): |  | 0

## Mudança Teor e Ton
Tabela uso das ligas Ekisson
MUDANÇA DE TEOR E TONALIDADE
| 18k (750) | → | 10k (417)
| 2N | → | 3N
Peso ligado:
0
Adicionar
| Ag (g): |  | 0
| Liga (g): |  | 0
| 18k (750) | → | 10k (417)
| 3N | → | 2N
Peso ligado:
0
Adicionar
| Ag (g): |  | 0
| Liga (g): |  | 0

## R5 Rosé
Tabela para uso das ligas Ekisson
Pré-liga R5
Liga universal
| 18k (750) |  |  | 14k (585) |  | 10k (417)
| Cor: | Rosé |  | Cor: | Rosé | Cor: | Rosé
| * Qtde. de Ouro: |  |  | * Qtde. de Ouro: |  | * Qtde. de Ouro:
| Qtde. Prata: | 0 |  | Qtde. Prata: | 0 | Qtde. Prata: | 0
| Qtde. Liga R5: | 0 |  | Qtde. Liga R5: | 0 | Qtde. Liga R5: | 0
* Colocar a quantidade de ouro que será utilizado
Utilização sugerida
Fundição: 1.040 a 1.070 ⁰C
Tubo: 550 a 650 ⁰C
Quebra do revestimento: 10 a 15 min.
Temp. Culatra: 1.000 ⁰C
Recozimento: 620 ⁰C / 30 min.
Outros teores sob consulta